## Sheet1
序号 | 监测内容 | 理论数据 | 优化数据 | 本厂数据 | 备注
1 | 实物煤耗 |  |  | 197kg/t
2 | 标准煤耗 |  |  | 155kg/t
3 | 熟料综合电耗 |  |  | 97kw.h/t
4 | 熟料台产 | 105t/h | 115t/h | 91t/h
Note on C5: 作者: 按2500t/d算
Note on D5: 作者: 按2750t/d算

## Sheet2
序号 | 对比内容 | 西南综合价格 | 川北区价格 | 川南区价格 | 海螺价格 | 红狮价格 | 备注
1 | 矿山石灰石运输破碎至圆堆成本 | 20元/吨 |  |  | 11元以内 | 11元以内 | 全部采用皮带运输
2 | 砂页岩配料成本 |  |  |  | 13-15元/吨
3 | 生料配料成本 | 22.8元/吨 |  |  | 12-13元/吨 | 12-13元/吨
4 | 水泥混合材成本 | 18元/吨 |  |  | 15元/吨以内 | 15元/吨以内
5 | 煤炭 |  |  |  | 640元/吨 | 520元/吨

## Sheet4
序号 | 检测内容 | 西南水泥 | 红狮水泥 | 海螺水泥 | 备注
1 | 生料磨料层厚度 | 60-135mm以上 | 40-50mm | 40-60mm
2 | 立磨主电机正常满负荷运转时电流 | 210-230A | 210A | 160A
| 尾排风机电流 | 80A | 39A | 42A
3 | 循环风机电流 | 215-235A | 210A | 160A
4 | 循环风机风门开度 | 60-90% |  | 68
| 立磨磨辊研磨压力 | 8~11mpa | 9~10.5mpa | 9mpa
5 | 回渣提升机电流 | 60A以内 | 74A | 64A
| 生料磨水平/垂直震动 | 2.0/2.5 | 2.0/0.6 | 1.8/1.2
6 | 旋风筒出口负差 | 6900~9400
7 | 旋风筒压差 | 1200~3500 |  | 1200
| 袋收尘进出口压力 | 450/2450 | 压差250 | 压差250
| 进出口风温 | 150/70 | 180/85 | 300/95
8 | 生料细度 |  |  | 24~26±2
| 立磨压差 | 6500~9500pa | 6500pa | 6500pa
| 循环风机吨生料电耗 | 8.1 | 6.1 | 6.3
| 尾排风机吨生料电耗 | 5.9 | 1.1 | 1.6
| 立磨主电机吨生料电耗 | 7.3 | 6.1 | 5.3
9 | 生料电耗 | 18kw.h/t |  | 14kw.h/t
10 | 尾排风机电流 | ≥80A | 40A左右 | 40A左右
11 | 头排风机电流 | 50A左右 | 35A左右 | 50A左右
| 预热器出口压力 | 5000pa左右 | 5000pa左右 | 5000pa左右
| 预热器出口温度 | 320~350 | 310 | 340
| 分解炉出口压力 | 680 | 780 | 980
| 分解炉出口温度 | 870~880 | 880℃ | 880℃
| 窑尾烟室温度 |  | 1150~1200 | 1150~1200
| 窑尾负压 |  | 300~400pa | 300~400pa
| 三次风温 |  | 950~1050℃ | 950~1050℃
| 二次风温 |  | ≥1100℃ | ≥1100℃
| 窑头负压 |  | 65pa左右 | 65pa左右
| 窑主电机电流 | 650~770A | 650A | 670A
| AQC锅炉入口温度 |  | 380~400℃ | 380~400℃
| 一次风压 |  | 24kpa | 24kpa
| 熟料温度 |  | 150℃ | 150℃
| 篦床压力 |  | 7000pa 6500pa 5500pa 4500pa 3500pa 2200pa | 6200pa 5500pa 3850pa
| 实物煤耗 |  | 150kg/t | 150kg/t
| 熟料制造成本 |  | 130~140元/吨 | 130~140元/吨
Note on C2: 作者: 由于震动大，不敢采用薄料层操作
Note on D2: 作者: 薄料层操作，减少过粉磨，降低主电机电流
Note on D8: 作者: 加大外循环，减少内循环
Note on E11: 作者: 旋风筒阻力小
Note on D12: 作者: 点收尘，阻力小
Note on B34: 作者:
Note on D34: 作者: 皮拉德煤枪
Note on D35: 不要问我密码:温度不要太低 能耗高
Note on D36: 作者: 第三代篦冷机
Note on E36: 作者: 第四代篦冷机